## Лист1
Технические характеристики
Au-FSM-150P поликристаллическая солнечная батарея, солнечный модуль, панель aurinko®
Максимальная мощность (Pmax) | 150 Вт
Напряжение при Pmax (Vmp) | 18 В
Напряжение разомкнутой цепи (Voc) | 22 В
Ток при Pmax (Imp) | 8,29 А
Ток короткого замыкания (Isc) | 8,75 А
Эффективность модуля | 15.4%
Эффективность солнечных ячеек | 17.46%
Рабочая температура ячеек | 48℃±2℃
Термокоэффициент тока короткого замыкания (Isc) | (0,03±0,01）%℃
Термокоэффициент разомкнутой цепи (Voc) | —(0,36±0,02）%℃
Термокоэффициент при пиковой мощности (Pmax) | —(0,55±0,05）%℃
Коэффициент мощности | -0% - +3%
Максимальное напряжение системы | 715VDC
Диапазон рабочей температуры | -40℃ - +90℃